## 性能对比表
GHZ HIS 极薄超平整载体铜箔与传统载体铜箔对比表
聚赫新材 (GHZ) 纳米级表面控制与三维微观拓扑量测技术指标
一、 核心产品技术维度对比
对比维度 | GHZ 极平整载体铜箔 (HIS 系列) | 传统电镀载体铜箔 | 材料学释义与优劣对比
产品铜厚规格 | 1.5 / 2 / 3 / 5 μm | 1.5 / 2 / 3 / 5 μm | 传统铜箔在极薄厚度下因粗糙度大易产生破洞缺陷；GHZ 可稳定提供 1.5μm 极薄无缺陷连续铜层。
表面粗糙度 (Ra) | < 0.02 μm (典型值: 0.006 μm) | > 0.1 μm (典型值: 0.187 μm) | 高频趋肤效应：Ra 相差近 30 倍。高频传输时电流仅在表面流动，极低粗糙度能显著降低导体损耗。
微观十点高度 (Rz) | < 0.5 μm (典型值: 0.039 μm) | 0.9 ~ 2.0 μm (典型值: 1.115 μm) | 绝缘性能：传统铜箔牙根深刺入树脂易发生CAF微短路。GHZ无牙根，保障 <10μm 极细线路安全间距。
有效铜厚度 | 无牙根，厚度高度均匀 | 受牙根深浅不一影响，厚度波动大 | 传统铜箔有效厚度不均影响阻抗。GHZ有效厚度极度平稳，可实现精细线路特征阻抗的精确控制。
晶体结构 | 纳米级晶格，细微且均匀 | 粗大柱状晶晶格 | 细小等轴晶晶格使化学蚀刻时各个方向速率一致，蚀刻因子极高，侧壁陡峭无底切（Undercut）。
线路闪蚀可控性 | 极佳 (闪蚀窗口宽阔) | 不稳定 (极易过蚀断线) | 在 MSAP 闪蚀（载体铜剥离）过程中，GHZ 极均的 1.5μm 铜层剥离极快且一致，避免局部过蚀导致断线。
膜厚均匀性 | 非常平整 (呈镜面级) | 不稳定 | 镜面级压合贴合界面，有效避免基材在层压时产生内部机械热应力，规避板翘曲风险。
二、 白光干涉三维微观拓扑量测统计
三维量测参数 | GHZ 载体铜箔量测值 | 竞品载体铜箔量测值 | 参数释义与优劣差异比
Ra (算术平均粗糙度) | 0.006 μm (6 nm) | 0.187 μm (187 nm) | 传统铜箔起伏是 GHZ 的 31 倍。GHZ 达到极致纳米级镜面效果，趋肤损耗近乎于零。
Rz (微观十点高度) | 0.039 μm (39 nm) | 1.115 μm (1115 nm) | 传统牙根起伏落差是 GHZ 的 28.6 倍。GHZ 完全消除刺入介质的锚固盲尖，绝缘阻抗极高。
Sa (三维算术平均粗糙度) | 0.013 μm | 0.249 μm | 评估三维区域的整体起伏。传统铜箔区域粗糙度是 GHZ 的 19.1 倍。
Sz (三维最大高度) | 0.217 μm | 4.757 μm | 代表最深锚固齿高度。竞品最大齿峰是 GHZ 的 22 倍，极易导致蚀刻残铜残留。
Sdr (扩展界面面积比) | 0.0001044 | 0.0478500 | 代表微观凹凸使表面积增加的比例。传统铜箔因牙根密布使表面积比 GHZ 陡增 458 倍。
Spc (算术平均高峰曲率) | 61.415 1/mm | 2074.628 1/mm | 代表微观突起尖锐程度。传统铜箔尖峰曲率是 GHZ 的 33 倍，电场容易在尖端集中产生击穿。